## Sheet1
台湾VS丹麦
产品 | 材质 | 密度 | 特性 | 大陆销售 | 品类 | 用途 | 售价 | 案例
台湾 | 太空科技温感记忆棉 | 大約在 93 kg/m3 | 粘弹性、温感性、通孔性结构、服帖性（塑性）、环保材质 | 暂无 | 坐墊,椅墊,背墊,醫療用床墊,家用床墊,保潔墊,枕頭 | 椅垫、脊椎保护背垫（开车人士必备)、枕头、床垫、家用和医用两种（高端医院和养身社区） |  | 医院 台大、成大、台北台中荣民、台安、国立台湾大学医学院癌症中心医院、郭台铭癌症医院
丹麦泰普尔 | 记忆棉 | 大約在 85 kg/m3 | 解压性、感温性 透气性、慢回弹 | 京东 | 枕头 |  | 975
[5 empty] | 办公室坐垫 |  | 813
[5 empty] | 床垫1.8（厚度22，其中2公分为泰普尔记忆棉 |  | 6330